## Leistung_1000W
| Metall: | EN AW 6082
| Materialstärke Metall t_M: | 1,5 mm
| Werkstoffdaten: | aktuell alles bei 20 °C, aber ist hoch temperaturabhängig - Alternative: Mittelwert von T_0 bis T_em --> müssten wir ggf. testen
| Materialstärke Kunststoff t_K: | 5 mm
| Anmerkung: | Viele Daten fasse ich hier noch nicht an, aber stelle nochmal eine Vergleichsdatenbasis über die numerische Simulation bereit. Dort wird bspw. auch das Ganze nochmal für Stahl durchgeführt.
| Vorschlag: | Interpolation der Werte bei Nennleistung 900W
| ↓ Hilfsspalte für mich | ↓ soll vorhergesagt werden |  | ↓ Realleistung = Nennleistung*A_M (letzte Spalte) - aus meiner Sicht wäre die Realleistung sinnvoller
| Werkstoff (Hilfsspalte) | Schmelzzonendicke / µm | Fügezeit | Nennleistung / W | d_f / mm | λ_K / W/(m*K) | c_p_K / J/(kg*K) | ρ_K / kg/m^3 | H_s_K / kJ/kg | T_im_K / °C | t_M / mm | λ_M / W/(m*K) | c_p_M / J/(kg*K) | ρ_M / kg/m^3
| PA 6.6 | 73 | 1 | 1000 | 5.26 | 0.31 | 1456 | 1135 | 46 | 235 | 1.5 | 185 | 1090 | 2700
|  | 160 | 2 | 1000 | 5.26 | 0.31 | 1456 | 1135 | 46 | 235 | 1.5 | 185 | 1090 | 2700
|  | 230 | 3 | 1000 | 5.26 | 0.31 | 1456 | 1135 | 46 | 235 | 1.5 | 185 | 1090 | 2700
|  | 287 | 4 | 1000 | 5.26 | 0.31 | 1456 | 1135 | 46 | 235 | 1.5 | 185 | 1090 | 2700
|  | 337 | 5 | 1000 | 5.26 | 0.31 | 1456 | 1135 | 46 | 235 | 1.5 | 185 | 1090 | 2700
|  | 384 | 6 | 1000 | 5.26 | 0.31 | 1456 | 1135 | 46 | 235 | 1.5 | 185 | 1090 | 2700
|  | 427 | 7 | 1000 | 5.26 | 0.31 | 1456 | 1135 | 46 | 235 | 1.5 | 185 | 1090 | 2700
|  | 466 | 8 | 1000 | 5.26 | 0.31 | 1456 | 1135 | 46 | 235 | 1.5 | 185 | 1090 | 2700
|  | 504 | 9 | 1000 | 5.26 | 0.31 | 1456 | 1135 | 46 | 235 | 1.5 | 185 | 1090 | 2700
|  | 540 | 10 | 1000 | 5.26 | 0.31 | 1456 | 1135 | 46 | 235 | 1.5 | 185 | 1090 | 2700
|  | 0 | 1 | 1000 | 5.26 | 0.31 | 1456 | 1135 | 46 | 235 | 2 | 185 | 1090 | 2700
|  | 42 | 2 | 1000 | 5.26 | 0.31 | 1456 | 1135 | 46 | 235 | 2 | 185 | 1090 | 2700
|  | 104 | 3 | 1000 | 5.26 | 0.31 | 1456 | 1135 | 46 | 235 | 2 | 185 | 1090 | 2700
|  | 153 | 4 | 1000 | 5.26 | 0.31 | 1456 | 1135 | 46 | 235 | 2 | 185 | 1090 | 2700
|  | 196 | 5 | 1000 | 5.26 | 0.31 | 1456 | 1135 | 46 | 235 | 2 | 185 | 1090 | 2700
|  | 235 | 6 | 1000 | 5.26 | 0.31 | 1456 | 1135 | 46 | 235 | 2 | 185 | 1090 | 2700
|  | 270 | 7 | 1000 | 5.26 | 0.31 | 1456 | 1135 | 46 | 235 | 2 | 185 | 1090 | 2700
|  | 302 | 8 | 1000 | 5.26 | 0.31 | 1456 | 1135 | 46 | 235 | 2 | 185 | 1090 | 2700
|  | 334 | 9 | 1000 | 5.26 | 0.31 | 1456 | 1135 | 46 | 235 | 2 | 185 | 1090 | 2700
|  | 363 | 10 | 1000 | 5.26 | 0.31 | 1456 | 1135 | 46 | 235 | 2 | 185 | 1090 | 2700
|  | 0 | 1 | 1000 | 5.26 | 0.31 | 1456 | 1135 | 46 | 235 | 2.5 | 185 | 1090 | 2700
|  | 0 | 2 | 1000 | 5.26 | 0.31 | 1456 | 1135 | 46 | 235 | 2.5 | 185 | 1090 | 2700
|  | 0 | 3 | 1000 | 5.26 | 0.31 | 1456 | 1135 | 46 | 235 | 2.5 | 185 | 1090 | 2700
|  | 0 | 4 | 1000 | 5.26 | 0.31 | 1456 | 1135 | 46 | 235 | 2.5 | 185 | 1090 | 2700
|  | 6 | 5 | 1000 | 5.26 | 0.31 | 1456 | 1135 | 46 | 235 | 2.5 | 185 | 1090 | 2700
|  | 39 | 6 | 1000 | 5.26 | 0.31 | 1456 | 1135 | 46 | 235 | 2.5 | 185 | 1090 | 2700
|  | 71 | 7 | 1000 | 5.26 | 0.31 | 1456 | 1135 | 46 | 235 | 2.5 | 185 | 1090 | 2700
|  | 101 | 8 | 1000 | 5.26 | 0.31 | 1456 | 1135 | 46 | 235 | 2.5 | 185 | 1090 | 2700
|  | 129 | 9 | 1000 | 5.26 | 0.31 | 1456 | 1135 | 46 | 235 | 2.5 | 185 | 1090 | 2700
|  | 155 | 10 | 1000 | 5.26 | 0.31 | 1456 | 1135 | 46 | 235 | 2.5 | 185 | 1090 | 2700
|  | 34 | 1 | 1000 | 5.26 | 0.31 | 1456 | 1135 | 46 | 235 | 1.7 | 185 | 1090 | 2700
|  | 120 | 2 | 1000 | 5.26 | 0.31 | 1456 | 1135 | 46 | 235 | 1.7 | 185 | 1090 | 2700
|  | 184 | 3 | 1000 | 5.26 | 0.31 | 1456 | 1135 | 46 | 235 | 1.7 | 185 | 1090 | 2700
|  | 238 | 4 | 1000 | 5.26 | 0.31 | 1456 | 1135 | 46 | 235 | 1.7 | 185 | 1090 | 2700
|  | 284 | 5 | 1000 | 5.26 | 0.31 | 1456 | 1135 | 46 | 235 | 1.7 | 185 | 1090 | 2700
|  | 327 | 6 | 1000 | 5.26 | 0.31 | 1456 | 1135 | 46 | 235 | 1.7 | 185 | 1090 | 2700
|  | 366 | 7 | 1000 | 5.26 | 0.31 | 1456 | 1135 | 46 | 235 | 1.7 | 185 | 1090 | 2700
|  | 401 | 8 | 1000 | 5.26 | 0.31 | 1456 | 1135 | 46 | 235 | 1.7 | 185 | 1090 | 2700
|  | 436 | 9 | 1000 | 5.26 | 0.31 | 1456 | 1135 | 46 | 235 | 1.7 | 185 | 1090 | 2700
|  | 468 | 10 | 1000 | 5.26 | 0.31 | 1456 | 1135 | 46 | 235 | 1.7 | 185 | 1090 | 2700
Validierung |  | 366 | 7 | 1000 | 5.26 | 0.31 | 1456 | 1135 | 46 | 235 | 1.7 | 185 | 1090 | 2700
|  | 616 | 7 | 1000 | 5.26 | 0.31 | 1456 | 1135 | 46 | 235 | 1 | 185 | 1090 | 2700

## Leistung_variiert
| Metall: | EN AW 6082
| Materialstärke Metall t_M: | 1,5 mm
| Werkstoffdaten: | aktuell alles bei 20 °C, aber ist hoch temperaturabhängig - Alternative: Mittelwert von T_0 bis T_em --> müssten wir ggf. testen
| Materialstärke Kunststoff t_K: | 5 mm
| Anmerkung: | Viele Daten fasse ich hier noch nicht an, aber stelle nochmal eine Vergleichsdatenbasis über die numerische Simulation bereit. Dort wird bspw. auch das Ganze nochmal für Stahl durchgeführt.
| Vorschlag: | Interpolation der Werte bei Nennleistung 900W
| ↓ Hilfsspalte für mich | ↓ soll vorhergesagt werden |  | ↓ Realleistung = Nennleistung*A_M (letzte Spalte) - aus meiner Sicht wäre die Realleistung sinnvoller
| Werkstoff (Hilfsspalte) | Schmelzzonendicke / µm | Fügezeit | Nennleistung / W | d_f / mm | λ_K / W/(m*K) | c_p_K / J/(kg*K) | ρ_K / kg/m^3 | H_s_K / kJ/kg | T_im_K / °C | t_M / mm | λ_M / W/(m*K) | c_p_M / J/(kg*K) | ρ_M / kg/m^3
| PA6.6 | 0 | 1 | 600 | 5.26 | 0.31 | 1456 | 1135 | 46 | 235 | 1.5 | 185 | 1090 | 2700
|  | 0 | 2 | 600 | 5.26 | 0.31 | 1456 | 1135 | 46 | 235 | 1.5 | 185 | 1090 | 2700
|  | 0 | 3 | 600 | 5.26 | 0.31 | 1456 | 1135 | 46 | 235 | 1.5 | 185 | 1090 | 2700
|  | 5 | 4 | 600 | 5.26 | 0.31 | 1456 | 1135 | 46 | 235 | 1.5 | 185 | 1090 | 2700
|  | 41 | 5 | 600 | 5.26 | 0.31 | 1456 | 1135 | 46 | 235 | 1.5 | 185 | 1090 | 2700
|  | 75 | 6 | 600 | 5.26 | 0.31 | 1456 | 1135 | 46 | 235 | 1.5 | 185 | 1090 | 2700
|  | 105 | 7 | 600 | 5.26 | 0.31 | 1456 | 1135 | 46 | 235 | 1.5 | 185 | 1090 | 2700
|  | 134 | 8 | 600 | 5.26 | 0.31 | 1456 | 1135 | 46 | 235 | 1.5 | 185 | 1090 | 2700
|  | 160 | 9 | 600 | 5.26 | 0.31 | 1456 | 1135 | 46 | 235 | 1.5 | 185 | 1090 | 2700
|  | 185 | 10 | 600 | 5.26 | 0.31 | 1456 | 1135 | 46 | 235 | 1.5 | 185 | 1090 | 2700
|  | 117 | 1 | 1200 | 5.26 | 0.31 | 1456 | 1135 | 46 | 235 | 1.5 | 185 | 1090 | 2700
|  | 214 | 2 | 1200 | 5.26 | 0.31 | 1456 | 1135 | 46 | 235 | 1.5 | 185 | 1090 | 2700
|  | 291 | 3 | 1200 | 5.26 | 0.31 | 1456 | 1135 | 46 | 235 | 1.5 | 185 | 1090 | 2700
|  | 356 | 4 | 1200 | 5.26 | 0.31 | 1456 | 1135 | 46 | 235 | 1.5 | 185 | 1090 | 2700
|  | 414 | 5 | 1200 | 5.26 | 0.31 | 1456 | 1135 | 46 | 235 | 1.5 | 185 | 1090 | 2700
|  | 466 | 6 | 1200 | 5.26 | 0.31 | 1456 | 1135 | 46 | 235 | 1.5 | 185 | 1090 | 2700
|  | 514 | 7 | 1200 | 5.26 | 0.31 | 1456 | 1135 | 46 | 235 | 1.5 | 185 | 1090 | 2700
|  | 559 | 8 | 1200 | 5.26 | 0.31 | 1456 | 1135 | 46 | 235 | 1.5 | 185 | 1090 | 2700
|  | 599 | 9 | 1200 | 5.26 | 0.31 | 1456 | 1135 | 46 | 235 | 1.5 | 185 | 1090 | 2700
|  | 638 | 10 | 1200 | 5.26 | 0.31 | 1456 | 1135 | 46 | 235 | 1.5 | 185 | 1090 | 2700
|  | 3 | 1 | 800 | 5.26 | 0.31 | 1456 | 1135 | 46 | 235 | 1.5 | 185 | 1090 | 2700
|  | 85 | 2 | 800 | 5.26 | 0.31 | 1456 | 1135 | 46 | 235 | 1.5 | 185 | 1090 | 2700
|  | 145 | 3 | 800 | 5.26 | 0.31 | 1456 | 1135 | 46 | 235 | 1.5 | 185 | 1090 | 2700
|  | 196 | 4 | 800 | 5.26 | 0.31 | 1456 | 1135 | 46 | 235 | 1.5 | 185 | 1090 | 2700
|  | 240 | 5 | 800 | 5.26 | 0.31 | 1456 | 1135 | 46 | 235 | 1.5 | 185 | 1090 | 2700
|  | 279 | 6 | 800 | 5.26 | 0.31 | 1456 | 1135 | 46 | 235 | 1.5 | 185 | 1090 | 2700
|  | 316 | 7 | 800 | 5.26 | 0.31 | 1456 | 1135 | 46 | 235 | 1.5 | 185 | 1090 | 2700
|  | 350 | 8 | 800 | 5.26 | 0.31 | 1456 | 1135 | 46 | 235 | 1.5 | 185 | 1090 | 2700
|  | 382 | 9 | 800 | 5.26 | 0.31 | 1456 | 1135 | 46 | 235 | 1.5 | 185 | 1090 | 2700
|  | 411 | 10 | 800 | 5.26 | 0.31 | 1456 | 1135 | 46 | 235 | 1.5 | 185 | 1090 | 2700
|  | 73 | 1 | 1000 | 5.26 | 0.31 | 1456 | 1135 | 46 | 235 | 1.5 | 185 | 1090 | 2700
|  | 160 | 2 | 1000 | 5.26 | 0.31 | 1456 | 1135 | 46 | 235 | 1.5 | 185 | 1090 | 2700
|  | 230 | 3 | 1000 | 5.26 | 0.31 | 1456 | 1135 | 46 | 235 | 1.5 | 185 | 1090 | 2700
|  | 287 | 4 | 1000 | 5.26 | 0.31 | 1456 | 1135 | 46 | 235 | 1.5 | 185 | 1090 | 2700
|  | 337 | 5 | 1000 | 5.26 | 0.31 | 1456 | 1135 | 46 | 235 | 1.5 | 185 | 1090 | 2700
|  | 384 | 6 | 1000 | 5.26 | 0.31 | 1456 | 1135 | 46 | 235 | 1.5 | 185 | 1090 | 2700
|  | 427 | 7 | 1000 | 5.26 | 0.31 | 1456 | 1135 | 46 | 235 | 1.5 | 185 | 1090 | 2700
|  | 466 | 8 | 1000 | 5.26 | 0.31 | 1456 | 1135 | 46 | 235 | 1.5 | 185 | 1090 | 2700
|  | 504 | 9 | 1000 | 5.26 | 0.31 | 1456 | 1135 | 46 | 235 | 1.5 | 185 | 1090 | 2700
|  | 540 | 10 | 1000 | 5.26 | 0.31 | 1456 | 1135 | 46 | 235 | 1.5 | 185 | 1090 | 2700
VALIDIERUNG NEU |  | 45 | 1 | 900 | 5.26 | 0.31 | 1456 | 1135 | 46 | 235 | 1.5 | 185 | 1090 | 2700
|  | 295 | 5 | 900 | 5.26 | 0.31 | 1456 | 1135 | 46 | 235 | 1.5 | 185 | 1090 | 2700
|  | 480 | 10 | 900 | 5.26 | 0.31 | 1456 | 1135 | 46 | 235 | 1.5 | 185 | 1090 | 2700